## Sheet1
纺织品类技术参数需求
一、护士服、白大衣面料要求一致，按冬夏装区别。所有服装所用布料必须抗氯漂，抗起球，耐高温洗涤。 二、、服装参照现有样衣款式制作，根据科室实际需求，服装制作种类、部分细节可做调整，价格参考普通类服装。供应商报价包括所有人工、运输、税费及其它相关费用。 三、要求招标现场必须提供全部品类的成品样衣及布料样板供专家查验，未提供上述内容者按废标处理。 四、被服类（包括床单、被套、枕套）均要求出厂时缝制追踪芯片，芯片由院方提供，无法做到者按废标处理。 五、具体面料要求均为首选，但不唯一指定，由评标委员会现场决定选用的面料，具体面料参数要求见后表。 六、其他要求： 1、在中国境内依法注册并具有独立法人资格，具有独立承担民事责任能力的合法供应商，本项目不接受联合体参加，不可以分包、转包； 2、所有生产企业必须有国家ISO三体系证书，面料需符合国家标准GB/T411-2008,出具相关检测报告,检测内容详见参数； 3、依法缴纳税收，无债权债务纠纷，具有良好的企业信用记录； 4、参加社会单位采购活动近三年内，经营活动中没有违法不良记录； 5、投标单位应遵守的有关国家法律、法令和条例。
序号 | 物品类别 | 物品名称 | 常用规格型号 | 面料 （首选但不唯一） | 单位 | 备注
1 | 床上用品 | 儿童病床床笠 | 190*75*10 | 蓝色纱卡 | 床
2 |  | 儿童病床床笠 | 150*75*10 |  | 床
3 |  | 儿童病床枕套 | 47*65 |  | 个
4 |  | 儿童病床被套 | 150*200 |  | 床
5 |  | 小被套 | 100*120 |  | 床
6 |  | 小枕套 | 25*30 |  | 床
7 |  | 值班床笠 | 105*215*15 |  | 床
8 | 普通医生服 及护士服 | 男医生服（冬） | S-XXXL | 防透面料 | 件
9 |  | 男医生服（夏） | S-XXXL |  | 件
10 |  | 女医生服（冬） | S-XXXL |  | 件
11 |  | 女医生服（夏） | S-XXXL |  | 件
12 |  | 女护士服（冬） | S-XXL |  | 套
13 |  | 女护士服（夏） | S-XXL |  | 套
14 |  | 男护士服（冬） | S-XXL |  | 套
15 |  | 男护士服（夏） | S-XXL |  | 套
16 | 抗菌类医生服 及护士服 | 男抗菌洗手衣（冬） | S-XXXL | 经编针织面料 | 套
17 |  | 男抗菌洗手衣（夏） | S-XXXL |  | 套
18 |  | 女抗菌洗手衣（冬） | S-XXXL |  | 套
19 |  | 女抗菌洗手衣（夏） | S-XXXL |  | 套
20 |  | 男抗菌医生服（冬） | S-XXXL |  | 件
21 |  | 男抗菌医生服（夏） | S-XXXL |  | 件
22 |  | 女抗菌医生服（冬） | S-XXXL |  | 件
23 |  | 女抗菌医生服（夏） | S-XXXL |  | 件
24 |  | 女抗菌护士服（夏） | S-XL |  | 套
25 |  | 女抗菌护士服（冬） | S-XL |  | 套
26 |  | 医生裤 | S-XXL |  | 条
27 |  | 护士裤 | S-XXL |  | 条
28 | 洗手衣 | 男洗手衣（冬） | S-XXXL | 全棉加厚纱卡 | 套
29 |  | 男洗手衣（夏） | S-XXXL |  | 套
30 |  | 女洗手衣（冬） | S-XXXL |  | 套
31 |  | 女洗手衣（夏） | S-XXXL |  | 套
32 | 文员服 | 女文员服（冬） | S-L | 涤卡面料 | 件
33 |  | 女文员服（夏） | S-L |  | 件
34 |  | 男文员服（冬） | S-XXL |  | 件
35 |  | 男文员服（夏） | S-XXL |  | 件
36 | 病人服 | 病人服套装 | S-XXL | 条纹色织布 | 套
37 |  | 新生儿病人服 | 均码 | 条纹色织布 | 套
38 | 其他定制类 | 小针包 | 定制 | 多种 | 套
39 |  | 约束带 | 大中小 |  | 条
40 |  | 沙发套 | 定制 |  | 个
41 |  | 椅子套 | 定制 |  | 个
42 |  | 大腹带 | 20*30带子12条 |  | 条
43 |  | 侧栏床围套 | 长195*宽105 |  | 床
44 |  | 床垫 | 190*85*15 |  | 床
45 |  | 植绒台裙 | 180*50*70 |  | 床
46 |  | 床尾围挡套 | 长110*宽70 |  | 个
47 |  | 机器罩 | 定制 |  | 个
48 |  | 辐射台床笠 | 73*58*2.5 |  | 床
49 |  | 被芯 | 150*200，3kg |  | 床
50 |  | 枕芯 | 47*65，750g |  | 个
一、蓝色纱卡技术参数要求
序号 |  | 检测项目 | 检测依据 | 参数要求 |  | 说明
1 |  | 纤维含量 | GB/T 2910-2009 | 100%棉
2 |  | 密度 | GB/T 4668-1995 | 经密≥454根/10cm、纬密≥210根/10cm
3 |  | 线密度 | GB/T 29256.5-2012 | 经纱（26.5±0.2）tex 纬纱（28±0.2）tex
4 |  | 单位面积质量 | GB/T4669-2008 | 187±2g/m2
5 |  | 甲醛含量 | GB/T 2912.1-2009 | ≤75mg/kg
6 |  | PH值 | GB/T 7573-2009 | 4.0～8.5
7 |  | 异味 | GB 18401-2010 | 无
8 |  | 可分解致癌芳香胺 | GB/T 17592 | 未检出
9 |  | 耐水色牢度 | GB/T 5713-1997 | ≥4级
10 |  | 耐酸汗渍色牢度 | GB/T 3922-1995 | ≥4级
11 |  | 耐碱汗渍色牢度 | GB/T 3922-1995 | ≥4级
12 |  | 耐干摩擦色牢度 | GB/T 3920-2008 | ≥4级
13 |  | 耐湿摩擦色牢度 | GB/T 3920-2008 | ≥3级
14 |  | 大肠杆菌抑菌率 | GB/T 20944.2-2007 | >99%
15 |  | 金黄色葡萄球菌抑菌率 | GB/T 20944.2-2007 | >99%
16 |  | 肺炎克雷伯氏菌抑菌率 | GB/T 20944.2-2007 | >99%
17 |  | 铜绿假单胞菌抑菌率 | GB/T 20944.2-2007 | >99%
18 |  | 霉菌省长级别 | GB/T 24346-2009 | 0级
19 |  | 水洗尺寸变化率 | GB∕T 8629-2017 | ±4%
二、全棉加厚纱卡技术参数要求
序号 |  | 检测项目 | 检测依据 | 参数要求 |  | 说明
1 |  | 成分 | GB/T 2910-2009 | 100%棉
2 |  | 单位面积质量 | GB/T4669-2008 | 232±2g/m2
3 |  | 甲醛含量 | GB/T 2912.1-2009 | ≤75mg/kg
4 |  | PH值 | GB/T 7573-2009 | 4.0～8.5
5 |  | 断裂强力 | GB/T 3923.1-2013 | 经向≥840N纬向≥650N
6 |  | 密度 | GB/T 4668-1995 | 经密≥521根/10cm、纬密≥238根/10cm
7 |  | 线密度 | GB/T 29256.5-2012 | 经纱（25±0.2）tex 纬纱（32.5±0.2）tex
8 |  | 可分解致癌芳香胺 | GB/T 17592 | 未检出
9 |  | 耐水色牢度 | GB/T 5713-1997 | ≥4级
10 |  | 耐酸汗渍色牢度 | GB/T 3922-1995 | ≥4级
11 |  | 耐碱汗渍色牢度 | GB/T 3922-1995 | ≥4级
12 |  | 水洗尺寸变化率 | GB∕T 8629-2017 | ±3%
13 |  | 耐次氯酸盐漂白色牢度 | GB/T 7069-1997 | ≥3级
14 |  | 耐干摩擦色牢度 | GB/T 3920-2008 | ≥4级
15 |  | 异味 | GB 18401-2010 | 无
三、防透面料技术参数要求
序号 |  | 检测项目 | 检测依据 | 参数要求 |  | 说明
1 |  | 纤维含量 | GB/T 2910-2009 | 聚酯纤维(93±1)%；棉(7±1)%；
2 |  | 密度 | GB/T 4668-1995 | 经向660±10根/10cm，纬向400±10根/10cm
3 |  | 线密度 | GB/T 29256.5-2012 | 径向205±5dtex；纬向180±5dtex
4 |  | 可分解致癌芳香胺染料 | GB/T 17592 | 未检出
5 |  | PH值 | GB/T 7573-2009 | 4.0～8.0
6 |  | 甲醛 | GB/T 2912.1-2009 | ≤75mg/kg
7 |  | 异味 | GB 18401-2010 | 无
8 |  | 水洗尺寸变化率 | GB∕T 8629-2017 | ±1%
9 |  | 静电性能 | GB/T 12703.2 | 电荷面密度≤2.5uC/m2
10 |  | 断裂强度 | GB/T 3923.1-2013 | 径向≥1700N，纬向≥1300N；
11 |  | 起毛起球 | GB/T 4802.1-2008 | ≥4级
12 |  | 质量 | GB/T4669-2008 | 222±2g/m2
13 |  | 撕破强力 | GB/T 3917.1一2009 | 径向≥42N，纬向≥28N
14 |  | 耐水色牢度 | GB/T 5713-1997 | ≥4级
15 |  | 耐酸汗渍色牢度≥4级 | GB/T 3922-1995 | ≥4级
16 |  | 耐碱汗渍色牢度≥4级 | GB/T 3922-1995 | ≥4级
17 |  | 摩擦色牢度 | GB/T 3920-2008 | 干摩≥4级，湿摩≥4级
18 |  | 耐皂洗色牢度 | GB/T3921-2008 | ≥4级
19 |  | 耐次氯酸盐漂白色牢度 | GB/T 7069-1997 | ≥4级
四、涤卡面料技术参数要求
序号 |  | 检测项目 | 检测依据 | 参数要求 |  | 说明
1 |  | 成分 | GB/T 2910-2009 | 聚酯纤维(65±1)%；棉(35±1)%
2 |  | 单位面积质量 | GB/T4669-2008 | 250±2g/m2
3 |  | 甲醛含量 | GB/T 2912.1-2009 | ≤75mg/kg
4 |  | PH值 | GB/T 7573-2009 | 4.0～8.5
5 |  | 断裂强力 | GB/T 3923.1-2013 | 经向≥2100N纬向≥900N
6 |  | 密度 | GB/T 4668-1995 | 经密≥575根/10cm、纬密≥274根/10cm
7 |  | 线密度 | GB/T 29256.5-2012 | 经纱（13.5±0.2）×2tex 纬纱（28.5±0.2）tex
8 |  | 可分解致癌芳香胺 | GB/T 17592 | 未检出
9 |  | 耐水色牢度 | GB/T 5713-1997 | ≥4级
10 |  | 耐酸汗渍色牢度 | GB/T 3922-1995 | ≥4级
11 |  | 耐碱汗渍色牢度 | GB/T 3922-1995 | ≥4级
12 |  | 耐唾液色牢度 | GB/T 18886 | ≥4级
13 |  | 耐干摩擦色牢度 | GB/T 3920-2008 | ≥4级
14 |  | 异味 | GB 18401-2010 | 无
15 |  | 大肠杆菌抑菌率 | GB/T 20944.2-2007 | >99%
16 |  | 金黄色葡萄球菌抑菌率 | GB/T 20944.2-2007 | >99%
17 |  | 肺炎克雷伯氏菌抑菌率 | GB/T 20944.2-2007 | >99%
18 |  | 铜绿假单胞菌抑菌率 | GB/T 20944.2-2007 | >99%
19 |  | 白色念珠菌抑菌率 | GB/T 20944.2-2007 | >99%
20 |  | 枯草芽孢杆菌抑菌率 | GB/T 20944.2-2007 | >99%
五、条纹色织布技术参数要求
序号 |  | 检测项目 | 检测依据 | 参数要求 |  | 说明
1 |  | 成分 | GB/T 2910-2009 | 棉100%
2 |  | 单位面积质量 | GB/T4669-2008 | 175±2g/m2
3 |  | 甲醛含量 | GB/T 2912.1-2009 | ≤75mg/kg
4 |  | PH值 | GB/T 7573-2009 | 4.0～8.5
5 |  | 断裂强力 | GB/T 3923.1-2013 | 经向≥520N纬向≥460N
6 |  | 密度 | GB/T 4668-1995 | 经密≥319根/10cm、纬密≥253根/10cm
7 |  | 线密度 | GB/T 29256.5-2012 | 经纱（26.5±0.2）tex 纬纱（25.5±0.2）tex
8 |  | 水洗尺寸变化率 | GB∕T 8629-2017 | ±0.5%
9 |  | 耐次氯酸盐漂白色牢度 | GB/T 7069-1997 | ≥4级
六、经编针织面料技术参数要求
序号 |  | 检测项目 | 检测依据 | 参数要求 |  | 说明
1 |  | 成分 | GB/T 2910-2009 | 聚酯纤维(85±1)%；棉(15±1)%
2 |  | PH | GB/T 7573-2009 | 4.0～8.5
3 |  | 水洗变化率 | GB∕T 8629-2017 | ±1%
4 |  | 甲醛 | GB/T 2912.1-2009 | ≤75mg/kg
5 |  | 耐水色牢度 | GB/T 5713-1997 | ≥4级
6 |  | 耐酸汗渍色牢度 | GB/T 3922-1995 | ≥4级
7 |  | 耐碱汗渍色牢度 | GB/T 3922-1995 | ≥4级
8 |  | 静电性能 | GB/T 12703.1-2008 | 静电压≤1320V，
9 |  | 静电性能 | GB/T 12703.1-2008 | 半衰期≤2.8S
10 |  | 静电性能 | GB/T 12703.1-2008 | 等级：B级
11 |  | 静电性能 | GB/T 12703.2 | 电荷面密度≤6uC/m2
12 |  | 起毛起球 | GB/T 4802.1-2008 | ≥4级
13 |  | 金黄色葡萄球菌 | 20944.3-2008 | ≥95%
14 |  | 大肠杆菌 | 20944.3-2008 | ≥95%
15 |  | 白色念珠菌 | 20944.3-2008 | ≥95%
16 |  | 透气率 | GB/T 5453-1997 | 310±10mm/s
17 |  | 透气率变异系数 | GB/T 5453-1997 | ≤2.6%
18 |  | 单位面积质量 | FZ/T 70010-2006 | (215±2)kg/m2
19 |  | 抗勾丝 | GBT 11047-2008 | 纵向≥4级，横向≥4级
20 |  | 顶破强力 | GB/T 19976-2005 | ≥1280N
21 |  | 可萃取重金属含量 | GB/T 17593-2007 | 未检出